## CIS Marking Scheme Import
Skill name
Сварочные технологии - Welding
|  |  | Criteria | Mark
|  | A | Визуально-измерительный контроль | 18.00
Sub Criteria ID | Sub Criteria Name or Description | Aspect Type O = Obj S = Sub J = Judg | Aspect - Description | Judg Score | Extra Aspect Description (Obj or Subj) OR Judgement Score Description (Judg only) | Requirement or Nominal Size (Obj Only) | WSSS Section | Max Mark | Criterion A | Total Mark
A3 | ВИК трубного образца по ГОСТ Р ИСО 5817-2009
|  | O | Протяженность и глубина подреза соответствует допуску? |  | 5011-5012. макс.допустимая глубина прерывистого подреза 0,05 толщины детали, но не более 0.5 мм. Сплошной подрез любой измеряемой глубины не допустим = 0. Подрез любой протяжонности, глубиной более 0,5 мм не допустим = 0 | yes/no |  | 1.2
|  | O | Разделка кромок заполнена полностью? |  | Незаполнение не допускается = 0 | yes/no |  | 1.2
|  | O | Выпуклость стыкового шва не превышает допустимых параметров? |  | 502. Допускается усиление 0,1мм + 0,25 ширины шва, но не более 2,5 мм. | yes/no |  | 1.2
|  | O | Ширина шва постоянна? |  | Допускается неравномерность не более 2 мм | yes/no |  | 0.8
|  | O | Обнаружены ли на поверхностях пластин следы ожога дугой? |  | 601. Не допустимо = 0. | yes/no |  | 0.8
|  | O | Вогнутость корня шва не превышает допустимое значение? |  | 515. Допускается вогнутость до 0,05 толщины деталей, но не более 0,5 мм. Корень шва проварен полностью | yes/no |  | 1.2
|  | O | Кратерные усадочные раковины оотсутствуют? |  | 2024. Допускается до 0,5 величины усиления сварного шва. | yes/no |  | 0.8
|  | O | Отсутствуют видимые поры? |  | Видимая пора 2017 или поверхностная пористость 2018. Обнаруженные с применением лупы х10. | yes/no |  | 1.2
|  | O | Сварной шов сформирован правильно? |  | Отсутствуют такие дефекты как 506. наплыв \ 509. натек | yes/no |  | 0.8
|  | O | Шов выполнен с полным проплавлением? |  | Корень шва проварен полностью | yes/no |  | 1.6
|  | O | Выпуклость корня шва не превышает допустимое значение? |  | 504. Допускается до 1 мм + 0,2 ширины обратного валика, но не более 2 мм.Корень шва проварен полностью | yes/no |  | 1.2 | 12
A8 | ВИК пластин из нерж.стали по ГОСТ Р ИСО 5817-2009
|  | O | Обнаружены ли на поверхности образца следы ожога дугой? |  | 601. Не допустимо = 0. | yes/no |  | 0.4
|  | O | Ширина стыкового шва постоянная? |  | Допустима разница 1.5 мм. | yes/no |  | 0.4
|  | O | Стыковое соединение - Выпуклость шва находится в допуске? |  | Не более 1,5 мм | yes/no |  | 0.4
|  | O | Отсутствуют видимые поры? |  | 1 дефект = 0.3 балла, 2 дефекта = 0.1 балла, 3 и более = 0 балов. Одна видимая пора 2017 или поверхностная пористость 2018 = 1 дефект. Обнаруженные с применением лупы х10. | Defects = |  | 0.4
|  | O | Отсутствуют видимые включения? |  | 1 дефект = 0.3 балла, 2 дефекта = 0.1 балла, 3 и более = 0 балов. Одно видимое твердое включение группы №3 = 1 дефект. Обнаруженные с применением лупы х10. | Defects = |  | 0.4
|  | O | Протяженность и глубина подреза соответствует допуску? |  | 5011-5012. макс.допустимая глубина прерывистого подреза 0,1 толщины детали, но не более 0.3 мм. Сплошной подрез любой измеряемой глубины не допустим = 0. Подрез любой протяжонности, глубиной более 0,3 мм не допустим = 0 | yes/no |  | 0.6
|  | O | Соединение выполнено без линейных смещений? |  | Допустимо смещение пластин до 0,2 мм. | yes/no |  | 0.4
|  | O | Шов выполнен с полным проплавлением? |  | Проплавление не превышающее 1 мм + 0,1 толщины металла. | yes/no |  | 1.4
|  | O | Стыковое соединение - Отсутствует избыточное проплавление? |  | 504. Выпуклость со стороны корня шва не более 1 мм + 0,1 толщины металла. | yes/no |  | 0.6
|  | O | Сварной шов сформирован правильно? |  | Отсутствуют такие дефекты как 506. наплыв \ 509. натек | yes/no |  | 0.6
|  | O | Кратерные усадочные раковины оотсутствуют? |  | 2024. Допускается до 0,5 величины усиления сварного шва. | yes/no |  | 0.4 | 6
[9 empty] | Competition | Total Mark | 18
Note on D2: Enter Skill Name Here

## Sheet2
A4 landscape spreadsheet v1.1

## Sheet3
A4 landscape spreadsheet v1.1